## conditioning
实验步骤：
1.将用去离子水浸泡后的树脂倒入250ml量筒中，通过不断敲打得到沉降树脂
2.确定沉降树脂体积为125ml，之后用抽滤去除树脂中的水分并称重
3.将称重后的树脂放入500ml的烧杯中，并加入250ml含量为5%的HCl
4.安装搅拌桨进行搅拌，转速为100r/min,搅拌时间4h
实验时间 | 树脂类型 | WSR(ml) | Quality(g) | 5% HCl(ml) | Time(h) | stiring speed(r/min) | washing
2018-10-19 | LSC-800 | 125 | 99.41 | 250 | 4 | 100
| LSC-396 | 125 | 93.6 | 250 | 4 | 100

## adsorption
实验步骤：
Test No. | 1 | 2 | 3 | 4
A:R
Resin
Liquor Volume(ml)
Liquor Volume(g)
Resin Volume(ml WSr)
Initial pH
Initial Eh
Temperature
Final pH
Final Eh
Fianl Liquor Mass(g)
Final Liquor SG
Final Liquor Eh
Final Resin Volume(ml WSR)